## 参数
"id":"165""title": "平行双机筒/螺杆" "id":"166 "title": "平行双螺杆与机筒" | 类别ID(category Id) | 类别名称(category Name) | 项目 (Item) | 技术参数与工艺要求 (Technical Specifications & Process Requirements) | 英文翻译 (English Translation)
| 4 | 平行双机筒/螺杆 | 规格范围 | Φ45/2mm - Φ220/2mm | Range: Φ45/2mm - Φ220/2mm
|  |  | 工艺 1 | 38CrMoALA 氮化处理 | 38CrMoALA Nitriding Treatment
|  |  |  | 氮化深度：0.5-0.8mm | Nitration Depth: 0.5-0.8mm
|  |  |  | 氮化硬度：HV≥920 | Nitriding Hardness: HV≥920
|  |  | 工艺 2 | 42CrMo 电镀工艺 | 42CrMo Electroplating Process
|  |  |  | 高频淬火 + 电镀 / 双金属 PTA + 电镀 | Induction Quenching + Plating / Bimetallic PTA + Plating
|  |  |  | 镀铬硬度：≥HV800 | Chrome Plating Hardness: ≥HV800
|  |  |  | 镀层厚度：0.03-0.05mm | Plating Thickness: 0.03-0.05mm
|  |  |  | 表面粗糙度：Ra 0.2μm | Surface Roughness: Ra 0.2μm
|  |  | 工艺 3 | SKD61 整体硬化 | SKD61 Through-Hardening
|  |  |  | 调质、真空淬火 + 整体硬化处理 | Quenching & Tempering, Vacuum Quenching + Full Hardening
|  |  |  | 硬度指标：HRC > 55-58 | Hardness Index: HRC > 55-58
|  |  |  | 直线度：0.015mm/m | Straightness: 0.015mm/m
|  |  |  | 表面粗糙度：Ra 0.4μm | Surface Roughness: Ra 0.4μm
|  |  | 工艺 4 | 9Cr18Mov 精加工 | 9Cr18Mov Precision Machining
|  |  |  | 真空淬火、CNC 圆磨 | Vacuum Quenching, CNC Cylindrical Grinding
|  |  |  | 硬度指标：HRC > 50-55 | Hardness Index: HRC > 50-55
|  |  |  | 直线度：0.015mm/m | Straightness: 0.015mm/m
|  |  |  | 表面粗糙度：Ra 0.4μm | Surface Roughness: Ra 0.4μm
"id": "167", "title": "注塑机螺杆与机筒" "id": "104", "title": "注塑机螺杆、机筒" "id": "106", "title": "注塑机螺杆、机筒" "id": "110", "title": "注塑机螺杆、机筒" "id": "111", "title": "注塑机螺杆、机筒" "id": "113", "title": "注塑机螺杆、机筒" "id": "147", "title": "注塑机螺杆、机筒" "id": "149", "title": "注塑机螺杆、机筒" "id": "150", "title": "注塑机螺杆、机筒" "id": "151", "title": "注塑机螺杆、机筒" | 类别ID(category Id) | 类别名称(category Name) | 项目 (Item) | 技术参数与工艺要求 (Technical Specifications & Process Requirements) | 英文翻译 (English Translation)
| 2 | 注塑机螺杆/机筒 | 规格范围 | Φ20mm - Φ220mm | Range: Φ20mm - Φ220mm
|  |  | 锁模力 | 100KN - 35000KN | Clamping Force: 100KN - 35000KN
|  |  | 射胶量 | 30g - 30000g | Shot Weight / Injection Capacity: 30g - 30000g
|  |  | 工艺 1 | 38CrMoALA 氮化处理 | 38CrMoALA Nitriding Treatment
|  |  |  | 氮化深度：0.5-0.8mm | Nitration Depth: 0.5-0.8mm
|  |  |  | 氮化硬度：HV≥920 | Nitriding Hardness: HV≥920
|  |  | 工艺 2 | 42CrMo 电镀工艺 | 42CrMo Electroplating Process
|  |  |  | 高频淬火 + 电镀 / 双金属 PTA + 电镀 | Induction Quenching + Plating / Bimetallic PTA + Plating
|  |  |  | 镀铬硬度：≥HV800 | Chrome Plating Hardness: ≥HV800
|  |  |  | 镀层厚度：0.03-0.05mm | Plating Thickness: 0.03-0.05mm
|  |  |  | 表面粗糙度：Ra 0.2μm | Surface Roughness: Ra 0.2μm
|  |  | 工艺 3 | SKD61 调质 | SKD61 Quenching & Tempering
|  |  |  | 真空淬火 + 整体硬化处理 | Vacuum Quenching + Full Hardening
|  |  |  | 硬度指标：HRC > 55-58 | Hardness Index: HRC > 55-58
|  |  |  | 直线度：0.015mm/m | Straightness: 0.015mm/m
|  |  |  | 表面粗糙度：Ra 0.4μm | Surface Roughness: Ra 0.4μm
|  |  | 工艺 4 | 9Cr18Mov 精加工 | 9Cr18Mov Precision Machining
|  |  |  | 真空淬火、CNC 圆磨 | Vacuum Quenching, CNC Cylindrical Grinding
|  |  |  | 硬度指标：HRC > 50-55 | Hardness Index: HRC > 50-55
|  |  |  | 直线度：0.015mm/m | Straightness: 0.015mm/m
|  |  |  | 表面粗糙度：Ra 0.4μm | Surface Roughness: Ra 0.4μm
|  |  | 技术指标 5 | 电镀硬铬技术指标 | Hard Chrome Plating
|  |  |  | 镀层厚度：0.05-0.10mm | Coating thickness 0.05-0.10mm
|  |  |  | 镀层硬度：HV≥960 | Coating Hardness: HV≥960
"id": "128", "title": "注塑机螺杆" | 类别ID(category Id) | 类别名称(category Name) | 项目 (Item) | 技术参数与工艺要求 (Technical Specifications & Process Requirements) | 英文翻译 (English Translation)
| 2 | 注塑机螺杆/机筒 | 工艺 1 | 38CrMoALA 氮化处理 | 38CrMoALA Nitriding Treatment
|  |  |  | 氮化深度：0.5-0.8mm | Nitration Depth: 0.5-0.8mm
|  |  |  | 氮化硬度：HV≥920 | Nitriding Hardness: HV≥920
|  |  | 工艺 2 | 42CrMo 电镀工艺 | 42CrMo Electroplating Process
|  |  |  | 高频淬火 + 电镀 / 双金属 PTA + 电镀 | Induction Quenching + Plating / Bimetallic PTA + Plating
|  |  |  | 镀铬硬度：≥HV800 | Chrome Plating Hardness: ≥HV800
|  |  |  | 镀层厚度：0.03-0.05mm | Plating Thickness: 0.03-0.05mm
|  |  |  | 表面粗糙度：Ra 0.2μm | Surface Roughness: Ra 0.2μm
|  |  | 工艺 3 | SKD61 调质 | SKD61 Quenching & Tempering
|  |  |  | 真空淬火 + 整体硬化处理 | Vacuum Quenching + Full Hardening
|  |  |  | 硬度指标：HRC > 55-58 | Hardness Index: HRC > 55-58
|  |  |  | 直线度：0.015mm/m | Straightness: 0.015mm/m
|  |  |  | 表面粗糙度：Ra 0.4μm | Surface Roughness: Ra 0.4μm
|  |  | 工艺 4 | 9Cr18Mov 精加工 | 9Cr18Mov Precision Machining
|  |  |  | 真空淬火、CNC 圆磨 | Vacuum Quenching, CNC Cylindrical Grinding
|  |  |  | 硬度指标：HRC > 50-55 | Hardness Index: HRC > 50-55
|  |  |  | 直线度：0.015mm/m | Straightness: 0.015mm/m
|  |  |  | 表面粗糙度：Ra 0.4μm | Surface Roughness: Ra 0.4μm
|  |  | 技术指标 5 | 电镀硬铬技术指标 | Hard Chrome Plating
|  |  |  | 镀层厚度：0.05-0.10mm | Coating thickness 0.05-0.10mm
|  |  |  | 镀层硬度：HV≥960 | Coating Hardness: HV≥960
"id": "144", "title": "注塑机螺杆" | 类别ID(category Id) | 类别名称(category Name) | 项目 (Item) | 技术参数与工艺要求 (Technical Specifications & Process Requirements) | 英文翻译 (English Translation)
| 2 | 注塑机螺杆/机筒
"id": "171", "title": "锥形双螺杆" "id": "87", "title": "锥形双螺杆" "id": "88", "title": "锥形双螺杆" "id": "89", "title": "锥形双螺杆" "id": "98", "title": "锥形双螺杆" "id": "146", "title": "锥形双螺杆" | 类别ID(category Id) | 类别名称(category Name) | 项目 (Item) | 技术参数与工艺要求 (Technical Specifications & Process Requirements) | 英文翻译 (English Translation)
| 5 | 锥形双机筒/螺杆 | 规格范围 | Φ45/90mm- Φ92/188mm | Range: Φ45/90mm- Φ92/188mm
|  |  | 工艺 1 | 38CrMoALA 氮化处理 | 38CrMoALA Nitriding Treatment
|  |  |  | 氮化深度：0.5-0.8mm | Nitration Depth: 0.5-0.8mm
|  |  |  | 氮化硬度：HV≥920 | Nitriding Hardness: HV≥920
|  |  | 工艺 2 | 42CrMo 电镀工艺 | 42CrMo Electroplating Process
|  |  |  | 高频淬火 + 电镀 / 双金属 PTA + 电镀 | Induction Quenching + Plating / Bimetallic PTA + Plating
|  |  |  | 镀铬硬度：≥HV800 | Chrome Plating Hardness: ≥HV800
|  |  |  | 镀层厚度：0.03-0.05mm | Plating Thickness: 0.03-0.05mm
|  |  |  | 表面粗糙度：Ra 0.2μm | Surface Roughness: Ra 0.2μm
|  |  | 工艺 3 | SKD61 调质 | SKD61 Quenching & Tempering
|  |  |  | 真空淬火 + 整体硬化处理 | Vacuum Quenching + Full Hardening
|  |  |  | 硬度指标：HRC > 55-58 | Hardness Index: HRC > 55-58
|  |  |  | 直线度：0.015mm/m | Straightness: 0.015mm/m
|  |  |  | 表面粗糙度：Ra 0.4μm | Surface Roughness: Ra 0.4μm
|  |  | 工艺 4 | 9Cr18Mov 精加工 | 9Cr18Mov Precision Machining
|  |  |  | 真空淬火、CNC 圆磨 | Vacuum Quenching, CNC Cylindrical Grinding
|  |  |  | 硬度指标：HRC > 50-55 | Hardness Index: HRC > 50-55
|  |  |  | 直线度：0.015mm/m | Straightness: 0.015mm/m
|  |  |  | 表面粗糙度：Ra 0.4μm | Surface Roughness: Ra 0.4μm
"id": "172", "title": "橡塑螺杆、机筒" "id": "100", "title": "橡胶螺杆、机筒" "id": "101", "title": "橡胶螺杆、机筒" "id": "103", "title": "橡胶螺杆、机筒" "id": "114", "title": "橡胶螺杆、机筒" "id": "115", "title": "橡胶螺杆、机筒" "id": "116", "title": "橡胶螺杆、机筒" "id": "117", "title": "橡胶螺杆、机筒" | 类别ID(category Id) | 类别名称(category Name) | 项目 (Item) | 技术参数与工艺要求 (Technical Specifications & Process Requirements) | 英文翻译 (English Translation)
| 8 | 橡胶机机筒/螺杆 | 规格范围 | 销钉螺杆、机筒规格：Φ75mm - Φ200mm | Pin Screw & Barrel Specifications: Φ75mm - Φ200mm
|  |  |  | 冷、热喂料螺杆规格：Φ65mm - Φ650mm | Cold/Hot Feed Screw Specifications: Φ65mm - Φ650mm
|  |  | 工艺 1 | 38CrMoALA 氮化处理 | 38CrMoALA Nitriding Treatment
|  |  |  | 氮化深度：0.5-0.8mm | Nitration Depth: 0.5-0.8mm
|  |  |  | 氮化硬度：HV≥920 | Nitriding Hardness: HV≥920
|  |  | 工艺 2 | 42CrMo 电镀工艺 | 42CrMo Electroplating Process
|  |  |  | 高频淬火 + 电镀 / 双金属 PTA + 电镀 | Induction Quenching + Plating / Bimetallic PTA + Plating
|  |  |  | 镀铬硬度：≥HV800 | Chrome Plating Hardness: ≥HV800
|  |  |  | 镀层厚度：0.03-0.05mm | Plating Thickness: 0.03-0.05mm
|  |  |  | 表面粗糙度：Ra 0.2μm | Surface Roughness: Ra 0.2μm
|  |  | 工艺 3 | SKD61 调质 | SKD61 Quenching & Tempering
|  |  |  | 真空淬火 + 整体硬化处理 | Vacuum Quenching + Full Hardening
|  |  |  | 硬度指标：HRC > 55-58 | Hardness Index: HRC > 55-58
|  |  |  | 直线度：0.015mm/m | Straightness: 0.015mm/m
|  |  |  | 表面粗糙度：Ra 0.4μm | Surface Roughness: Ra 0.4μm
|  |  | 工艺 4 | 9Cr18Mov 精加工 | 9Cr18Mov Precision Machining
|  |  |  | 真空淬火、CNC 圆磨 | Vacuum Quenching, CNC Cylindrical Grinding
|  |  |  | 硬度指标：HRC > 50-55 | Hardness Index: HRC > 50-55
|  |  |  | 直线度：0.015mm/m | Straightness: 0.015mm/m
|  |  |  | 表面粗糙度：Ra 0.4μm | Surface Roughness: Ra 0.4μm
"id": "90", "title": "锥形双螺杆" | 类别ID(category Id) | 类别名称(category Name) | 项目 (Item) | 技术参数与工艺要求 (Technical Specifications & Process Requirements) | 英文翻译 (English Translation)
0
"id": "91", "title": "平行双螺杆" "id": "92", "title": "平行双螺杆" "id": "93", "title": "平行双螺杆" "id": "94", "title": "平行双螺杆" "id": "95", "title": "平行双螺杆" "id": "96", "title": "平行双螺杆" "id": "97", "title": "平行双螺杆" "id": "99", "title": "平行双螺杆" "id": "86", "title": "平行双螺杆" "id": "145", "title": "平行双螺杆" | 类别ID(category Id) | 类别名称(category Name) | 项目 (Item) | 技术参数与工艺要求 (Technical Specifications & Process Requirements) | 英文翻译 (English Translation)
| 4 | 平行双机筒/螺杆 | 规格范围 | Φ45/2mm - Φ200/2mm | Range: Φ45/2mm - Φ200/2mm
|  |  | 工艺 1 | 38CrMoALA 氮化处理 | 38CrMoALA Nitriding Treatment
|  |  |  | 氮化深度：0.5-0.8mm | Nitration Depth: 0.5-0.8mm
|  |  |  | 氮化硬度：HV≥920 | Nitriding Hardness: HV≥920
|  |  | 工艺 2 | 42CrMo 电镀工艺 | 42CrMo Electroplating Process
|  |  |  | 高频淬火 + 电镀 / 双金属 PTA + 电镀 | Induction Quenching + Plating / Bimetallic PTA + Plating
|  |  |  | 镀铬硬度：≥HV800 | Chrome Plating Hardness: ≥HV800
|  |  |  | 镀层厚度：0.03-0.05mm | Plating Thickness: 0.03-0.05mm
|  |  |  | 表面粗糙度：Ra 0.2μm | Surface Roughness: Ra 0.2μm
|  |  | 工艺 3 | SKD61 调质 | SKD61 Quenching & Tempering
|  |  |  | 真空淬火 + 整体硬化处理 | Vacuum Quenching + Full Hardening
|  |  |  | 硬度指标：HRC > 55-58 | Hardness Index: HRC > 55-58
|  |  |  | 直线度：0.015mm/m | Straightness: 0.015mm/m
|  |  |  | 表面粗糙度：Ra 0.4μm | Surface Roughness: Ra 0.4μm
|  |  | 工艺 4 | 9Cr18Mov 精加工 | 9Cr18Mov Precision Machining
|  |  |  | 真空淬火、CNC 圆磨 | Vacuum Quenching, CNC Cylindrical Grinding
|  |  |  | 硬度指标：HRC > 50-55 | Hardness Index: HRC > 50-55
|  |  |  | 直线度：0.015mm/m | Straightness: 0.015mm/m
|  |  |  | 表面粗糙度：Ra 0.4μm | Surface Roughness: Ra 0.4μm
"id": "102", "title": "橡胶螺杆、机筒" | 类别ID(category Id) | 类别名称(category Name) | 项目 (Item) | 技术参数与工艺要求 (Technical Specifications & Process Requirements) | 英文翻译 (English Translation)
| 8 | 橡胶机机筒/螺杆
"id": "105", "title": "挤出机螺杆、机筒" "id": "107", "title": "挤出机螺杆、机筒" "id": "108", "title": "挤出机螺杆、机筒" "id": "109", "title": "挤出机螺杆、机筒" "id": "138", "title": "挤出机螺杆、机筒" "id": "139", "title": "挤出机螺杆、机筒" "id": "140", "title": "挤出机螺杆、机筒" "id": "141", "title": "挤出机螺杆、机筒" "id": "142", "title": "挤出机螺杆、机筒" "id": "143", "title": "挤出机螺杆、机筒" | 类别ID(category Id) | 类别名称(category Name) | 项目 (Item) | 技术参数与工艺要求 (Technical Specifications & Process Requirements) | 英文翻译 (English Translation)
| 3 | 挤出机螺杆/机筒 | 规格范围 | Φ20mm - Φ300mm | Diameter: Φ20mm - Φ300mm
|  |  |  | 长径比 L/D=15-65 | L/D Ratio: 15-65
|  |  | 工艺 1 | 38CrMoALA 氮化处理 | 38CrMoALA Nitriding Treatment
|  |  |  | 氮化深度：0.5-0.8mm | Nitration Depth: 0.5-0.8mm
|  |  |  | 氮化硬度：HV≥920 | Nitriding Hardness: HV≥920
|  |  | 工艺 2 | 42CrMo 电镀工艺 | 42CrMo Electroplating Process
|  |  |  | 高频淬火 + 电镀 / 双金属 PTA + 电镀 | Induction Quenching + Plating / Bimetallic PTA + Plating
|  |  |  | 镀铬硬度：≥HV800 | Chrome Plating Hardness: ≥HV800
|  |  |  | 镀层厚度：0.03-0.05mm | Plating Thickness: 0.03-0.05mm
|  |  |  | 表面粗糙度：Ra 0.2μm | Surface Roughness: Ra 0.2μm
|  |  | 工艺 3 | SKD61 调质 | SKD61 Quenching & Tempering
|  |  |  | 真空淬火 + 整体硬化处理 | Vacuum Quenching + Full Hardening
|  |  |  | 硬度指标：HRC > 55-58 | Hardness Index: HRC > 55-58
|  |  |  | 直线度：0.015mm/m | Straightness: 0.015mm/m
|  |  |  | 表面粗糙度：Ra 0.4μm | Surface Roughness: Ra 0.4μm
|  |  | 工艺 4 | 9Cr18Mov 精加工 | 9Cr18Mov Precision Machining
|  |  |  | 真空淬火、CNC 圆磨 | Vacuum Quenching, CNC Cylindrical Grinding
|  |  |  | 硬度指标：HRC > 50-55 | Hardness Index: HRC > 50-55
|  |  |  | 直线度：0.015mm/m | Straightness: 0.015mm/m
|  |  |  | 表面粗糙度：Ra 0.4μm | Surface Roughness: Ra 0.4μm
|  |  | 技术指标 5 | 电镀硬铬技术指标 | Hard Chrome Plating
|  |  |  | 镀层厚度：0.05-0.10mm | Coating thickness 0.05-0.10mm
|  |  |  | 镀层硬度：HV≥960 | Coating Hardness: HV≥960
"id": "119", "title": "造粒机螺杆" "id": "120", "title": "造粒机螺杆" "id": "121", "title": "造粒机螺杆" "id": "122", "title": "造粒机螺杆" | 类别ID(category Id) | 类别名称(category Name) | 项目 (Item) | 技术参数与工艺要求 (Technical Specifications & Process Requirements) | 英文翻译 (English Translation)
| 9 | 造粒机螺杆/机筒
"id": "72", "title": "不锈钢螺杆机筒" "id": "73", "title": "不锈钢螺杆机筒" "id": "74", "title": "不锈钢螺杆机筒" | 类别ID(category Id) | 类别名称(category Name) | 项目 (Item) | 技术参数与工艺要求 (Technical Specifications & Process Requirements) | 英文翻译 (English Translation)
| 13 | 不锈钢螺杆机筒
"id": "75", "title": "不锈钢螺杆机筒" "id": "76", "title": "不锈钢螺杆机筒" "id": "77", "title": "不锈钢螺杆机筒" | 类别ID(category Id) | 类别名称(category Name) | 项目 (Item) | 技术参数与工艺要求 (Technical Specifications & Process Requirements) | 英文翻译 (English Translation)
0
"id": "78", "title": "钨基合金螺杆机筒" "id": "79", "title": "钨基合金螺杆机筒" "id": "81", "title": "钨基合金螺杆机筒" "id": "83", "title": "钨基合金螺杆机筒" "id": "84", "title": "钨基合金螺杆机筒" "id": "85", "title": "钨基合金螺杆机筒" | 类别ID(category Id) | 类别名称(category Name) | 项目 (Item) | 技术参数与工艺要求 (Technical Specifications & Process Requirements) | 英文翻译 (English Translation)
| 12 | 钨基合金螺杆机筒 | 核心部件(Core components) | 双合金螺杆：等离子合金喷涂 | Bimetallic Screw: Plasma Alloy Spraying
|  |  |  | 双合金机筒：离心浇铸 | Bimetallic Barrel: Centrifugal Casting
|  |  | 尺寸范围(Size range) | 加工范围：Φ15mm−Φ360mm | Processing Range: Φ15mm−Φ360mm
|  |  |  | 有效长度：≤10000mm | Effective Length: ≤10000mm
|  |  | 涂层性能(Coating performance) | 皮膜密度：98−99.8% | Coating Density: 98−99.8%
|  |  |  | 密著强度：10000psi 以上 | Adhesion Strength: Over 10000psi
|  |  |  | 合金硬度：HRC56−65 | Alloy Hardness: HRC56−65
|  |  |  | 合金深度：≥2mm | Alloy Depth: ≥2mm
|  |  | 合金级别(Alloy grade) | 双合金级别 | Bimetallic Grades
|  |  |  | A 级：含钨 40% | Grade A: 40% Tungsten content
|  |  |  | B 级：含钨 25% | Grade B: 25% Tungsten content
|  |  |  | C 级：含钨 9.5% | Grade C: 9.5% Tungsten content
|  |  | 应用范围(Application Range) | 一般塑料:ABS, PA, PC, PE, PET, PP, PS, EVA, PU, PVC, U-PVC, etc. | General Purpose Plastics: ABS, PA, PC, PE, PET, PP, PS, EVA, PU, PVC, U-PVC, etc.
|  |  |  | 增强/工程塑料:PA+GF，阻燃增强性塑料，改性工程塑料 | Reinforced & Engineering Plastics: PA+GF, Flame-retardant reinforced plastics, Modified engineering plastics
|  |  |  | 回收料:各种各样的混合循环塑料 | Recycled Materials: Various types of mixed recycled plastics
"id": "123", "title": "机筒" | 类别ID(category Id) | 类别名称(category Name) | 项目 (Item) | 技术参数与工艺要求 (Technical Specifications & Process Requirements) | 英文翻译 (English Translation)
| 4 | 平行双机筒/螺杆
"id": "148", "title": "螺杆附件" "id": "168", "title": "螺杆附件" | 类别ID(category Id) | 类别名称(category Name) | 项目 (Item) | 技术参数与工艺要求 (Technical Specifications & Process Requirements) | 英文翻译 (English Translation)
| 2 | 注塑机螺杆/机筒 | 规格范围 | Φ20mm - Φ220mm | Range: Φ20mm - Φ220mm
|  |  | 锁模力 | 100KN - 35000KN | Clamping Force: 100KN - 35000KN
|  |  | 射胶量 | 30g - 30000g | Shot Weight / Injection Capacity: 30g - 30000g
|  |  | 工艺 1 | 38CrMoALA 氮化处理 | 38CrMoALA Nitriding Treatment
|  |  |  | 氮化深度：0.5-0.8mm | Nitration Depth: 0.5-0.8mm
|  |  |  | 氮化硬度：HV≥920 | Nitriding Hardness: HV≥920
|  |  | 工艺 2 | 42CrMo 电镀工艺 | 42CrMo Electroplating Process
|  |  |  | 高频淬火 + 电镀 / 双金属 PTA + 电镀 | Induction Quenching + Plating / Bimetallic PTA + Plating
|  |  |  | 镀铬硬度：≥HV800 | Chrome Plating Hardness: ≥HV800
|  |  |  | 镀层厚度：0.03-0.05mm | Plating Thickness: 0.03-0.05mm
|  |  |  | 表面粗糙度：Ra 0.2μm | Surface Roughness: Ra 0.2μm
|  |  | 工艺 3 | SKD61 调质 | SKD61 Quenching & Tempering
|  |  |  | 真空淬火 + 整体硬化处理 | Vacuum Quenching + Full Hardening
|  |  |  | 硬度指标：HRC > 55-58 | Hardness Index: HRC > 55-58
|  |  |  | 直线度：0.015mm/m | Straightness: 0.015mm/m
|  |  |  | 表面粗糙度：Ra 0.4μm | Surface Roughness: Ra 0.4μm
|  |  | 工艺 4 | 9Cr18Mov 精加工 | 9Cr18Mov Precision Machining
|  |  |  | 真空淬火、CNC 圆磨 | Vacuum Quenching, CNC Cylindrical Grinding
|  |  |  | 硬度指标：HRC > 50-55 | Hardness Index: HRC > 50-55
|  |  |  | 直线度：0.015mm/m | Straightness: 0.015mm/m
|  |  |  | 表面粗糙度：Ra 0.4μm | Surface Roughness: Ra 0.4μm
|  |  | 技术指标 5 | 电镀硬铬技术指标 | Hard Chrome Plating
|  |  |  | 镀层厚度：0.05-0.10mm | Coating thickness 0.05-0.10mm
|  |  |  | 镀层硬度：HV≥960 | Coating Hardness: HV≥960